## Tabelle1
ns1:Name | ns1:Location | ns1:Manufacturer | ns1:Description | ns1:Distance | ns1:Thickness | ns1:WebAddress | ns1:AlphaW | ns1:Class | ns1:Saa | ns1:Nrc | ns1:1/1 Oct 63 | ns1:1/1 Oct 125 | ns1:1/1 Oct 250 | ns1:1/1 Oct 500 | ns1:1/1 Oct 1000 | ns1:1/1 Oct 2000 | ns1:1/1 Oct 4000 | ns1:1/1 Oct 8000 | ns1:1/3 Oct 50 | ns1:1/3 Oct 63 | ns1:1/3 Oct 80 | ns1:1/3 Oct 100 | ns1:1/3 Oct 125 | ns1:1/3 Oct 160 | ns1:1/3 Oct 200 | ns1:1/3 Oct 250 | ns1:1/3 Oct 315 | ns1:1/3 Oct 400 | ns1:1/3 Oct 500 | ns1:1/3 Oct 630 | ns1:1/3 Oct 800 | ns1:1/3 Oct 1000 | ns1:1/3 Oct 1250 | ns1:1/3 Oct 1600 | ns1:1/3 Oct 2000 | ns1:1/3 Oct 2500 | ns1:1/3 Oct 3150 | ns1:1/3 Oct 4000 | ns1:1/3 Oct 5000 | ns1:1/3 Oct 6300 | ns1:1/3 Oct 8000 | ns1:1/3 Oct 10000
acoustexx Polyesterfaserfilzpplatte 12mm 3000gr/m² 0mm Abstand | Wall | acoustexx by BPE | acoustexx Polyesterfaserfilzpplatte 12mm 3000gr/m² 0mm Abstand | 0mm | 12mm | https://www.bpe-wiesinger.de/oben/produkte.html | 0.35 | D |  | 0.5 |  | 0.02 | 0.1 | 0.3 | 0.65 | 0.9 | 0.97 |  |  |  |  | 0.02 | 0.01 | 0.02 | 0.05 | 0.1 | 0.12 | 0.2 | 0.3 | 0.41 | 0.52 | 0.68 | 0.75 | 0.85 | 0.86 | 0.98 | 0.99 | 0.98 | 0.94
acoustexx Polyesterfaserfilzpplatte 12mm 200mm Abstand | Ceiling | acoustexx by BPE | acoustexx Polyesterfaserfilzpplatte 12mm 3000gr/m² 200mm Abstand | 200mm | 12mm | https://www.bpe-wiesinger.de/oben/produkte.html | 0.8 | B |  | 0.75 |  | 0.48 | 0.65 | 0.74 | 0.76 | 0.86 | 0.98 |  |  |  |  | 0.49 | 0.39 | 0.57 | 0.58 | 0.65 | 0.71 | 0.71 | 0.73 | 0.77 | 0.75 | 0.74 | 0.8 | 0.82 | 0.87 | 0.89 | 0.95 | 0.99 | 0.99
acoustexx Polyesterfaserfilzpplatte 25mm 0mm Abstand | Wall | acoustexx by BPE | acoustexx Polyesterfaserfilzpplatte 25mm 3000gr/m² 0mm Abstand | 0mm | 25mm | https://www.bpe-wiesinger.de/oben/produkte.html | 0.55 | D |  | 0.75 |  | 0.07 | 0.23 | 0.59 | 0.89 | 1 | 1 |  |  |  |  | 0.06 | 0.06 | 0.08 | 0.14 | 0.23 | 0.33 | 0.46 | 0.6 | 0.72 | 0.82 | 0.96 | 0.96 | 1 | 1 | 1 | 1.03 | 1.02 | 0.96
acoustexx Polyesterfaserfilzpplatte 40mm 3000gr/m² 0mm Abstand | Wall | acoustexx by BPE | acoustexx Polyesterfaserfilzpplatte 40mm 3000gr/m² 0mm Abstand | 0mm | 40mm | https://www.bpe-wiesinger.de/oben/produkte.html | 0.55 | D |  | 0.75 |  | 0.07 | 0.23 | 0.59 | 0.89 | 1 | 1 |  |  |  |  | 0.06 | 0.06 | 0.08 | 0.14 | 0.23 | 0.46 | 0.6 | 0.72 | 0.82 | 0.89 | 0.96 | 1 | 1 | 1 | 1 | 1.03 | 1.02 | 0.95
acoustexx Akustiksäule aus Polesterfaserplatten 15mm mit PES Faserfüllung | SingleObject | acoustexx by BPE | Akustiksäule tieffrequent wirksam aus Polesterfaserplatten mit Polyesterfaserfüllung | 50mm | 380 x 380 x 1200mm | https://www.bpe-wiesinger.de/oben/produkte.html | [5 empty] | 1.32 | 1.93 | 2.15 | 2.22 | 2.19 | 2.24 |  |  |  |  | 1.24 | 1.26 | 1.44 | 1.88 | 1.96 | 1.94 | 2.09 | 2.17 | 2.19 | 2.22 | 2.24 | 2.19 | 2.19 | 2.22 | 2.17 | 2.22 | 2.22 | 2.17
acoustexx Akustiksäule aus Polyesterfaserplatten 25mm | SingleObject | acoustexx by BPE | Polyesterfaserplatten 25mm Füllung Akustikwatte aus PES Fasern | 50mm | 380 x 380 x 2000 mm | https://www.bpe-wiesinger.de/oben/produkte.html | [5 empty] | 2.27 | 2.62 | 2.2 | 1.96 | 1.79 | 1.76 |  |  |  |  | 2.01 | 2.63 | 2.18 | 2.92 | 2.67 | 2.26 | 2.29 | 2.15 | 2.15 | 2.04 | 1.95 | 1.88 | 1.86 | 1.77 | 1.74 | 1.76 | 1.75 | 1.76
acoustexx Akustiksäule Kantenabsorber Polyesterfaserfilz | Wall | acoustexx by BPE | Polyesterfaserplatten3000gr /m² 12mm innen Akustikfaserwolle PES | 50mm | 381 x 380 x 2000 mm | https://www.bpe-wiesinger.de/oben/produkte.html | [5 empty] | 0.9 | 0.82 | 0.71 | 0.69 | 0.67 | 0.67
acoustexx Deckensegel Polyesterfaserfilzplatte 25mm | Ceiling | acoustexx by BPE | Deckensegel Polyesterfaserplatten 4000gr /m² 25mm ohne Auflage | 300mm | 25mm | https://www.bpe-wiesinger.de/oben/produkte.html | 0.9 | A |  |  |  | 0.15 | 0.62 | 0.93 | 1.33 | 1.52 | 1.57 |  |  |  |  | 0.15 | 0.1 | 0.2 | 0.45 | 0.7 | 0.7 | 0.8 | 1 | 1 | 1.3 | 1.3 | 1.4 | 1.5 | 1.5 | 1.55 | 1.6 | 1.55 | 1.55
acoustexx Deckensegel Polyesterfaserfilzplatte 40mm | Ceiling | acoustexx by BPE | Deckensegel Polyesterfaserplatten 4000gr /m² 40mm ohne Auflage | 200mm | 40mm | https://www.bpe-wiesinger.de/oben/produkte.html | 1 | A |  |  |  | 0.27 | 0.97 | 1.36 | 1.42 | 1.55 | 1.58 |  |  |  |  | 0.17 | 0.31 | 0.54 | 0.84 | 1.06 | 1.21 | 1.27 | 1.33 | 1.28 | 1.26 | 1.36 | 1.38 | 1.4 | 1.43 | 1.46 | 1.45 | 1.46 | 1.53
acoustexx Deckensegel Polyesterfaserfilzplatte 40mm Auflage 40mm Akustikwatte | Ceiling | acoustexx by BPE | Deckensegel Polyesterfaserplatten 4000gr /m² 40mm Auflage 40mm Akustikwatte | 200mm | 40mm | https://www.bpe-wiesinger.de/oben/produkte.html | 1 | A |  |  |  | 0.34 | 1.04 | 1.29 | 1.33 | 1.42 | 1.48 |  |  |  |  | 0.17 | 0.31 | 0.54 | 0.84 | 1.06 | 1.21 | 1.27 | 1.33 | 1.28 | 1.26 | 1.36 | 1.38 | 1.4 | 1.43 | 1.43 | 1.45 | 1.46 | 1.53
acoustexx Lochblechkassette Deckensegel mit Akustikvlies und -Füllung | Ceiling | acoustexx by BPE | Lochblechkassette 1,25mm Blech pulverbeschichtet Perforation Rv 2. 1 -3.5; Fre¡er Querschnitt 32,8 %, Vlieskaschiert, Füllung Mineralfaser 30mm | 200mm | 60mm | https://www.bpe-wiesinger.de/oben/preisliste.html | 1 | A |  |  |  | 0.1 | 0.45 | 0.8 | 1 | 1 | 1
acoustexx Lochblechwandkassette 1,25mm pulverbeschichtet Lochung Rv 2,0 / 3,5 mm Lochanteil 29,6 % | Wall | acoustexx by BPE | Lochblechkassette 1,25mm Blech pulverbeschichtet vlieskaschiert mit Füllung aus Polyesterfaserfilz | 0mm | 100mm | https://www.bpe-wiesinger.de/oben/preisliste.html | 1 | A |  |  |  | 0.69 | 1.24 | 1.38 | 1.31 | 1.29 | 1.23
acoustexx Lochblechwandkassette 1,25mm pulverbeschichtet vlieskaschiert mit Füllung Mineralwolle in Folie | Wall | acoustexx by BPE | Lochblechkassette 1,25mm Blech pulverbeschichtet vlieskaschiert mit Füllung aus Mineralwolle in Folie | 0mm | 80mm | https://www.bpe-wiesinger.de/oben/preisliste.html | 1 | A |  |  |  | 0.45 | 0.72 | 0.79 | 0.95 | 1.06 | 1.04
acoustexx Lochblechwandkassette 1,25mm pulverbeschichtet vlieskaschiert mit Füllung Polyesterfaserfilz | Wall | acoustexx by BPE | Lochblechkassette 1,25mm Blech pulverbeschichtet Vlieskaschiert mit Füllung aus Polyesterfaserfilz | 0mm | 80mm | https://www.bpe-wiesinger.de/oben/preisliste.html | 1 | A |  |  |  | 0.46 | 1.06 | 1.18 | 1.26 | 1.23 | 1.08
acoustexxWandabsorber Polyesterfaserfilzplatte 40mm Abstand 40mm | Wall | acoustexx by BPE | Polyesterfaserfilzplatten 4000gr/m² 40mm mit 40mm Abstand | 40mm | 40mm | https://www.bpe-wiesinger.de/oben/produkte.html | 1 | A |  |  |  | 0.18 | 0.57 | 0.98 | 1.15 | 1.12 | 1.21 |  |  |  |  | 0.13 | 0.12 | 0.3 | 0.42 | 0.57 | 0.72 | 0.85 | 1 | 1.09 | 1.16 | 1.17 | 1.12 | 1.13 | 1.12 | 1.12 | 1.18 | 1.16 | 1.3
acoustexx Wandabsorber Platte Polyesterfaserfilz 40mm Füllung AkustikWatte 40mm | Wall | acoustexx by BPE | Polyesterfaserfilzplatten 4000gr/m² 40mm mit 40mm Akustikwatte | 0mm | 80mm | https://www.bpe-wiesinger.de/oben/produkte.html | 1 | A |  |  |  | 0.45 | 1.03 | 1.44 | 1.5 | 1.41 | 1.39 |  |  |  |  | 0.3 | 0.41 | 0.63 | 0.84 | 1.05 | 1.19 | 1.38 | 1.42 | 1.51 | 1.54 | 1.51 | 1.45 | 1.43 | 1.4 | 1.41 | 1.41 | 1.39 | 1.38
acoustexx Wandabsorberkassette Breitband | Ceiling | acoustexx by BPE | Wandabsorberkassete aus Polesterfaserfilzplatten mit Blechinnenrahmen und Polyesterfaserfilzwatte gefüllt | 0mm | 80mm | https://www.bpe-wiesinger.de/oben/produkte.html | 1 | A |  |  |  | 0.63 | 1.14 | 1.27 | 1.27 | 1.32 | 1.38 |  |  |  |  | 0.35 | 0.64 | 0.89 | 0.99 | 1.17 | 1.26 | 1.23 | 1.3 | 1.28 | 1.26 | 1.27 | 1.27 | 1.3 | 1.31 | 1.35 | 1.38 | 1.36 | 1.42
acoustexx Wandkassette Polyesterfaserfilzplatte mit Blechinnenrahmen Füllung Akustikwatte | Wall | acoustexx by BPE | Wandkassette Polyesterfaserfilzplatten 3000gr /m² 10mm innen Blechrahmen Akustikfaserwolle PES | 0mm | 80mm | https://www.bpe-wiesinger.de/oben/produkte.html | 1 | A |  |  |  | 0.63 | 1.14 | 1.27 | 1.27 | 1.32 | 1.38 |  |  |  |  | 0.35 | 0.64 | 0.89 | 0.99 | 1.14 | 1.26 | 1.23 | 1.3 | 1.28 | 1.26 | 1.27 | 1.27 | 1.3 | 1.31 | 1.35 | 1.38 | 1.36 | 1.42
acoustexx Wandkassette Polyesterfaserfilzplattenkassette mit Blechinnenrahmen | Ceiling | acoustexx by BPE | Wandkassette Polyesterfaserplatten 3000gr /m² 12mm innen Blechrahmen Akustikfaserwolle PES | 200mm | 50mm | https://www.bpe-wiesinger.de/oben/produkte.html | 1 | A |  |  |  | 0.4 | 1.03 | 1.41 | 1.27 | 1.3 | 1.38 |  |  |  |  | 0.17 | 0.4 | 0.62 | 0.78 | 1.06 | 1.24 | 1.44 | 1.43 | 1.35 | 1.28 | 1.21 | 1.31 | 1.22 | 1.33 | 1.35 | 1.35 | 1.38 | 1.42
acoustexx Wandkassette Polyesterfaserplatte tiefgezogene 3D Struktur mit Füllung Akustikwatte | Wall | acoustexx by BPE | Wandkassette Akustikfaserfilz tiefgezogen 4000gr/m² 8-25 mm Füllung Akustikwatte | 0mm | 80mm | https://www.bpe-wiesinger.de/oben/produkte.html | 0.7 | C |  |  |  | 0.72 | 1.1 | 0.86 | 0.74 | 0.67 | 0.59 |  |  |  |  | 0.41 | 0.67 | 1.08 | 1.2 | 1.08 | 1.03 | 0.9 | 0.9 | 0.79 | 0.79 | 0.74 | 0.7 | 0.67 | 0.6 | 0.68 | 0.61 | 0.58 | 0.58
acoustexx Polyesterfaserfilzpplatte 40mm 3000gr/m² 200mm Abstand | Ceiling | acoustexx by BPE | acoustexx Polyesterfaserfilzpplatte 40mm 3000gr/m² 200mm Abstand | 200mm | 40mm | https://www.bpe-wiesinger.de/oben/produkte.html | 1 | A |  | 0.95 |  | 0.53 | 0.87 | 0.98 | 0.95 | 1.01 | 1.06 |  |  |  |  | 0.51 | 0.5 | 0.58 | 0.78 | 0.98 | 0.99 | 0.97 | 0.98 | 0.99 | 0.92 | 0.92 | 1 | 1 | 1.01 | 1.02 | 1.04 | 1.08 | 1.06
acoustexx Polyesterfaserfilzpplatte 50mm 3000gr/m² 200mm Abstand | Ceiling | acoustexx by BPE | acoustexx Polyesterfaserfilzpplatte 50mm 3000gr/m² 200mm Abstand | 200mm | 50mm | https://www.bpe-wiesinger.de/oben/produkte.html | 1 | A |  | 0.95 |  | 0.53 | 0.87 | 0.98 | 0.95 | 1.01 | 1.06 |  |  |  |  | 0.51 | 0.5 | 0.58 | 0.78 | 0.85 | 0.99 | 0.97 | 0.98 | 0.99 | 0.92 | 0.92 | 1 | 1 | 1.01 | 1.02 | 1.04 | 1.08 | 1.06
acoustexx Polyesterfaserfilzpplatte 40mm 4000gr/m² 200mm Abstand | Ceiling | acoustexx by BPE | acoustexx Polyesterfaserfilzpplatte 40mm 4000gr/m² 200mm Abstand | 200mm | 40mm | https://www.bpe-wiesinger.de/oben/produkte.html | 1 | A |  | 0.95 |  | 0.53 | 0.84 | 0.93 | 0.98 | 1.02 | 1.08 |  |  |  |  | 0.56 | 0.43 | 0.59 | 0.72 | 0.85 | 0.95 | 0.93 | 0.92 | 0.93 | 0.92 | 0.98 | 1.04 | 1.01 | 1.03 | 1.02 | 1.08 | 1.09 | 1.08
acoustexx Polyesterfaserfilzpplatte 25mm 4000gr/m² 200mm Abstand | Ceiling | acoustexx by BPE | acoustexx Polyesterfaserfilzpplatte 25mm 4000gr/m² 200mm Abstand | 200mm | 25mm | https://www.bpe-wiesinger.de/oben/produkte.html | 0.95 | A |  | 0.95 |  | 0.47 | 0.8 | 0.94 | 0.92 | 0.99 | 1.02 |  |  |  |  | 0.45 | 0.41 | 0.54 | 0.69 | 0.81 | 0.91 | 0.92 | 0.92 | 0.98 | 0.88 | 0.89 | 0.98 | 0.99 | 0.98 | 1.01 | 1.03 | 1.02 | 1.02
acoustexx Polyesterfaserfilzpplatte 25mm 3000gr/m² 200mm Abstand | Ceiling | acoustexx by BPE | acoustexx Polyesterfaserfilzpplatte 25mm 3000gr/m² 200mm Abstand | 200mm | 25mm | https://www.bpe-wiesinger.de/oben/produkte.html | 0.95 | A |  | 0.9 |  | 0.47 | 0.8 | 0.94 | 0.92 | 0.99 | 1.02 |  |  |  |  | 0.45 | 0.41 | 0.54 | 0.69 | 0.81 | 0.91 | 0.92 | 0.92 | 0.98 | 0.99 | 0.89 | 0.98 | 0.99 | 0.98 | 1.01 | 1.03 | 1.02 | 1.02